## Sheet1
| R+yx-PHASE+270-LaserOffset |  |  |  |  | 17 | 20 | 116.6667 | 标准值 | 335728
[6 empty] | 163.2884 | 7000 |  | 0 | 57.82096 | [9 empty] | nx | ny | nz |  |  | 变换矩阵 | [18 empty] | 40
| PHASE | Amp |  | R1 | ∠X"L | 319.9551 |  | Theta0 | Theta | Dtheta | Phi0 | Phi | Dphi | sin phase1 | cos phase1 | sin theta | cos theta | sin phi | cos phi | cosαl | cosβl | cosγl | sin amp | cos amp | C11 | C12 | C13 | C21 | C22 | C23 | C31 | C32 | C33 | sin theta | cos theta | sin phi | cos phi | α' | β' | γ' | α0 | β0 | γ0 | theta0 | Phi0 |  | 0 |  | 差值光轴 |  | 0 | 差值电轴 |  |  |  |  | 17
|  |  | 0 |  |  | 319.9551 | 319.9551 |  |  | 0 |  |  | 0 | -0.6433884 | 0.7655399 | 0 | 1 | 0 | 1 | 0.7655399 | 0 | -0.6433884 | 0 | 1 | 1 | 0 | 0 | 0 | 1 | 0 | 0 | 0 | 1 | 0 | 1 | 0 | 1 | 0 | 1 | 0 | 0 | 1 | 0 | 0 | 0 | 0 | 0 | 0 | 0 | 0 | 0 | 0 | 0 | 0 | 0 | 0 | 0 | 0
| 165.7 | 302 | 182 | 171.698 | 163.4751 | 320.1418 | 219.4731 | 340159 | 340419 | 140 | 221103 | 221322 | 139 | -0.6357157 | -0.7719232 | 0.5596711 | 0.8287148 | 0.3775849 | 0.925975 | -0.8491232 | 0.03798767 | -0.5268271 | 0.0008823608 | 0.9999996 | 0.9999999 | -0.0004648641 | -3.334469e-05 | 0.000464839 | 0.9999996 | -0.0007492408 | 3.369297e-05 | 0.0007492252 | 0.9999997 | 0.5596711 | 0.8287148 | 0.3775849 | 0.925975 | -0.3129102 | 0.7673692 | 0.5596711 | -0.3132856 | 0.7668041 | 0.5602353 | 34.07207 | 22.22297 | 34.07194 | 0.0001300271 | 221322 | 0.4680977 | 22.22278 | 0.0001884321 | 0.6783555 | 5.241371e-08 | 0.0004916243 | 101.4048 | 38.59522 | 0.0008122296 | 167.5344
| 165.7 | 302 | 182 | 171.71 |  | 319.9551 | 325.9651 | 340155 | 340414 | 139 | 221034 | 221254 | 140 | -0.5596985 | 0.8286963 | 0.559655 | 0.8287257 | 0.3774547 | 0.926028 | 0.6491629 | 0.6028626 | -0.4638365 | 0.0008823608 | 0.9999996 | 0.9999998 | -0.0004091188 | -0.0005320595 | 0.0004094235 | 0.9999998 | 0.000572687 | 0.0005318251 | -0.0005729047 | 0.9999997 | 0.559655 | 0.8287257 | 0.3774547 | 0.926028 | -0.3128064 | 0.7674232 | 0.559655 | -0.3134181 | 0.7676155 | 0.5590488 | 33.99004 | 22.21024 | 34.07056 | -0.08051103 | 221254 | -289.8397 | 22.215 | -0.004761907 | -17.14287 | 0.006504702 | 0.0004938561 | 101.8651 | 37.13486 | 0.0008121573 | 167.5195
| 165.7 | 302 | 182 | 171.735 | 163.4954 | 320.1621 | 219.5304 | 340145 | 340405 | 140 | 221054 | 221314 | 140 | -0.6364879 | -0.7712867 | 0.5596149 | 0.8287528 | 0.3775445 | 0.9259914 | -0.8486817 | 0.03863205 | -0.5274911 | 0.0008823608 | 0.9999996 | 0.9999999 | -0.0004654502 | -3.391314e-05 | 0.0004654247 | 0.9999996 | -0.0007488514 | 3.426168e-05 | 0.0007488355 | 0.9999997 | 0.5596149 | 0.8287528 | 0.3775445 | 0.9259914 | -0.3128911 | 0.767418 | 0.5596149 | -0.3132672 | 0.766853 | 0.5601786 | 34.06815 | 22.22051 | 34.06806 | 9.783233e-05 | 221314 | 0.3521964 | 22.22056 | -4.40175e-05 | -0.158463 | 1.15087e-08 | 0.0004908908 | 101.2535 | 38.74651 | 0.0008120068 | 167.4884
| 165.7 | 302 | 182 | 171.691 |  | 319.9551 | 325.9461 | 340152 | 340413 | 141 | 221116 | 221333 | 137 | -0.5599733 | 0.8285107 | 0.559643 | 0.8287338 | 0.3776433 | 0.9259512 | 0.6488127 | 0.6030608 | -0.4640688 | 0.0008823608 | 0.9999996 | 0.9999998 | -0.0004093238 | -0.0005322344 | 0.0004096284 | 0.9999998 | 0.0005723779 | 0.000532 | -0.0005725958 | 0.9999997 | 0.559643 | 0.8287338 | 0.3776433 | 0.9259512 | -0.3129658 | 0.767367 | 0.559643 | -0.3135776 | 0.767559 | 0.5590369 | 33.98922 | 22.22192 | 34.07028 | -0.0810572 | 221333 | -291.8059 | 22.22583 | -0.003912151 | -14.08374 | 0.006585575 | 0.0004940986 | 101.9152 | 39.08485 | 0.0008122717 | 167.5431
l4-p0263-1 | 190.5 | 323 | 203 | 259.24 |  | 319.9551 | 118.74 | 340443 | 340400 | -43 | 220905 | 221304 | 239 | 0.8768107 | -0.4808357 | 0.5603298 | 0.8282696 | 0.3770551 | 0.9261908 | -0.2600973 | -0.6363421 | 0.7262356 | 0.0009841716 | 0.9999995 | 0.9999995 | 0.0007148206 | 0.0006261783 | -0.0007146603 | 0.9999997 | -0.0002562042 | -0.0006263613 | 0.0002557565 | 0.9999998 | 0.5603298 | 0.8282696 | 0.3770551 | 0.9261908 | -0.3123033 | 0.7671357 | 0.5603298 | -0.3114039 | 0.7672151 | 0.5607215 | 34.10571 | 22.09168 | 34.06667 | 0.0390438 | 221304 | 140.5577 | 22.21778 | -0.1261016 | -453.9657 | 0.01742603 | -0.000472548 | -97.47002 | 54.47002 | 7.31068e-05 | 15.07936
l4-p0263-2 | -148.9 | 113 | 73 | 95.936 | 163.2884 | 319.9551 | 458.1244 | 340226 | 340315 | 49 | 221306 | 221413 | 67 | 0.9899636 | -0.1413226 | 0.5597796 | 0.8286416 | 0.378137 | 0.9257496 | 0.07871962 | -0.566454 | 0.820325 | 0.000353914 | 0.9999999 | 0.9999999 | 0.0002903217 | 0.00020048 | -0.0002903273 | 1 | 2.783087e-05 | -0.000200472 | -2.788908e-05 | 1 | 0.5597796 | 0.8286416 | 0.378137 | 0.9257496 | -0.3133401 | 0.7671146 | 0.5597796 | -0.3130051 | 0.7672211 | 0.559821 | 34.04342 | 22.19411 | 34.05417 | -0.01074778 | 221413 | -38.692 | 22.23694 | -0.04283744 | -154.2148 | 0.001950561 | 0.0001483998 | 30.60965 | 18.39035 | -5.025827e-05 | -10.36651
l5-p0264-1 | 164 | 245 | 165 | 338.643 | 163.0386 | 319.7052 | 494.3482 | 340629 | 340403 | -146 | 221426 | 221254 | -92 | 0.7151047 | -0.6990174 | 0.5607554 | 0.8279815 | 0.378496 | 0.9256029 | -0.495236 | -0.635741 | 0.5920935 | 0.0007999425 | 0.9999997 | 0.9999998 | 0.0004737414 | 0.0005084624 | -0.00047354 | 0.9999998 | -0.0003962808 | -0.00050865 | 0.0003960399 | 0.9999998 | 0.5607554 | 0.8279815 | 0.378496 | 0.9256029 | -0.3133877 | 0.7663821 | 0.5607554 | -0.3127395 | 0.7663081 | 0.5612182 | 34.14009 | 22.20096 | 34.0675 | 0.0725875 | 221254 | 261.315 | 22.215 | -0.01404442 | -50.55993 | 0.005466191 | -0.0005720427 | -117.9923 | -28.00771 | -0.000783483 | -161.605
l1-p0260-1 | -196.8 | 235 | 155 | 0.368 | 163.0098 | 319.6765 | 516.8445 | 340539 | 340400 | -99 | 221507 | 221245 | -142 | 0.3932283 | -0.9194409 | 0.5605547 | 0.8281174 | 0.37868 | 0.9255277 | -0.767497 | -0.5521842 | 0.3256392 | 0.0007514611 | 0.9999997 | 0.9999999 | 0.0002448249 | 0.0004148744 | -0.0002445855 | 0.9999998 | -0.000576795 | -0.0004150155 | 0.0005766934 | 0.9999997 | 0.5605547 | 0.8281174 | 0.37868 | 0.9255277 | -0.3135915 | 0.7664456 | 0.5605547 | -0.3131713 | 0.7661988 | 0.5611267 | 34.13375 | 22.23149 | 34.06667 | 0.06708534 | 221245 | 241.5072 | 22.2125 | 0.01899011 | 68.36441 | 0.004861068 | -0.0002954958 | -60.95039 | -38.04961 | -0.0006217548 | -128.2461
l1-p0260-2 | -196.8 | 235 | 155 | 0.365 | 163.0098 | 319.6765 | 516.8415 | 340536 | 340356 | -100 | 221524 | 221303 | -141 | 0.3932764 | -0.9194203 | 0.5605426 | 0.8281256 | 0.3787563 | 0.9254964 | -0.767424 | -0.5522603 | 0.3256823 | 0.0007514611 | 0.9999997 | 0.9999999 | 0.0002448572 | 0.0004149316 | -0.0002446179 | 0.9999998 | -0.0005767401 | -0.0004150727 | 0.0005766386 | 0.9999997 | 0.5605426 | 0.8281256 | 0.3787563 | 0.9254964 | -0.3136578 | 0.7664273 | 0.5605426 | -0.3132375 | 0.7661805 | 0.5611146 | 34.13292 | 22.23621 | 34.06556 | 0.06736223 | 221303 | 242.504 | 22.2175 | 0.01871003 | 67.35612 | 0.004887736 | -0.000295532 | -60.95786 | -39.04214 | -0.0006217769 | -128.2507
P0258-230-1 | -196.8 | 235 | 155 | 0.373 | 163.0098 | 319.9551 | 400.1828 | 340543 | 340343 | -120 | 221541 | 221343 | -118 | 0.6452285 | 0.7639896 | 0.5605707 | 0.8281065 | 0.3788326 | 0.9254652 | 0.8440682 | -0.04531311 | 0.534318 | 0.0007514611 | 0.9999997 | 0.9999999 | 0.0004015084 | 3.417838e-05 | -0.00040153 | 0.9999997 | 0.0006342776 | -3.392371e-05 | -0.0006342912 | 0.9999998 | 0.5605707 | 0.8281065 | 0.3788326 | 0.9254652 | -0.3137137 | 0.7663838 | 0.5605707 | -0.3133868 | 0.7668651 | 0.5600952 | 34.06238 | 22.22785 | 34.06194 | 0.0004347791 | 221343 | 1.565205 | 22.22861 | -0.0007564122 | -2.723084 | 7.611923e-07 | -0.0002920726 | -60.24431 | -59.75569 | -0.000621718 | -128.2385
P0258-230-1 | -148.9 | 113 | 73 | 95.936 | 163.0098 | #VALUE! | #VALUE! | 340226 | 340315 | 49 | 221306 | 221413 | 67 | #VALUE! | #VALUE! | 0.5597796 | 0.8286416 | 0.378137 | 0.9257496 | #VALUE! | #VALUE! | #VALUE! | 0.000353914 | 0.9999999 | #VALUE! | #VALUE! | #VALUE! | #VALUE! | #VALUE! | #VALUE! | #VALUE! | #VALUE! | #VALUE! | 0.5597796 | 0.8286416 | 0.378137 | 0.9257496 | -0.3133401 | 0.7671146 | 0.5597796 | #VALUE! | #VALUE! | #VALUE! | #VALUE! | #VALUE! | 34.05417 | #VALUE! | 221413 | #VALUE! | 22.23694 | #VALUE! | #VALUE! | #VALUE! | #VALUE! | #VALUE! | #VALUE! | -5.025827e-05 | -10.36651
| -148.9 | 113 | 73 | 95.936 | 163.2884 | 319.9551 | 564.7911 | 340226 | 340315 | 49 | 221306 | 221413 | 67 | 0.9664615 | 0.2568114 | 0.5597796 | 0.8286416 | 0.378137 | 0.9257496 | 0.4423173 | -0.4037257 | 0.8008502 | 0.000353914 | 0.9999999 | 0.9999999 | 0.0002834209 | 0.0001429063 | -0.0002834433 | 0.9999999 | 0.000156522 | -0.000142862 | -0.0001565625 | 1 | 0.5597796 | 0.8286416 | 0.378137 | 0.9257496 | -0.3133401 | 0.7671146 | 0.5597796 | -0.3130426 | 0.767291 | 0.5597042 | 34.03535 | 22.19468 | 34.05417 | -0.01882094 | 221413 | -67.75539 | 22.23694 | -0.04226004 | -152.1362 | 0.002140139 | 0.0001483998 | 30.60965 | 18.39035 | -5.025827e-05 | -10.36651
|  |  | 0 |  |  | 319.9551 | 40.04495 |  |  | 0 |  |  | 0 | -0.6433884 | 0.7655399 | 0 | 1 | 0 | 1 | 0.7655399 | 0 | -0.6433884 | 0 | 1 | 1 | 0 | 0 | 0 | 1 | 0 | 0 | 0 | 1 | 0 | 1 | 0 | 1 | 0 | 1 | 0 | 0 | 1 | 0 | 0 | 0 | 0 | 0 | 0 | 0 | 0 | 0 | 0 | 0 | 0 | 0 | 0 | 0 | 0
|  |  | 0 |  |  | 319.9551 | 40.04495 |  |  | 0 |  |  | 0 | -0.6433884 | 0.7655399 | 0 | 1 | 0 | 1 | 0.7655399 | 0 | -0.6433884 | 0 | 1 | 1 | 0 | 0 | 0 | 1 | 0 | 0 | 0 | 1 | 0 | 1 | 0 | 1 | 0 | 1 | 0 | 0 | 1 | 0 | 0 | 0 | 0 | 0 | 0 | 0 | 0 | 0 | 0 | 0 | 0 | 0 | 0 | 0 | 0
|  |  | 0 |  |  | 319.9551 | 40.04495 |  |  | 0 |  |  | 0 | -0.6433884 | 0.7655399 | 0 | 1 | 0 | 1 | 0.7655399 | 0 | -0.6433884 | 0 | 1 | 1 | 0 | 0 | 0 | 1 | 0 | 0 | 0 | 1 | 0 | 1 | 0 | 1 | 0 | 1 | 0 | 0 | 1 | 0 | 0 | 0 | 0 | 0 | 0 | 0 | 0 | 0 | 0 | 0 | 0 | 0 | 0 | 0 | 0
|  |  | 0 |  |  | 319.9551 | 40.04495 |  |  | 0 |  |  | 0 | -0.6433884 | 0.7655399 | 0 | 1 | 0 | 1 | 0.7655399 | 0 | -0.6433884 | 0 | 1 | 1 | 0 | 0 | 0 | 1 | 0 | 0 | 0 | 1 | 0 | 1 | 0 | 1 | 0 | 1 | 0 | 0 | 1 | 0 | 0 | 0 | 0 | 0 | 0 | 0 | 0 | 0 | 0 | 0 | 0 | 0 | 0 | 0 | 0
|  |  | 0 |  |  | 319.9551 | 40.04495 |  |  | 0 |  |  | -20 | -0.6433884 | 0.7655399 | 0 | 1 | 0 | 1 | 0.7655399 | 0 | -0.6433884 | 0 | 1 | 1 | 0 | 0 | 0 | 1 | 0 | 0 | 0 | 1 | 0 | 1 | 0 | 1 | 0 | 1 | 0 | 0 | 1 | 0 | 0 | 0 | 0 | 0 | 0 | 0 | 0 | 0 | 0 | 0 | 0 | 0 | 0 | 0 | 0
[5 empty] | 49.83333 | 38.5 | 11.33333 | [39 empty] | 241.5072 |  |  |  | 68.36441
| -141.3 | 410 | 250 | 322.007 |  | 319.9551 | -103.307 | 340122 | 335710 | -252 | 233112 | 233051 | -21 | [33 empty] | 242.504 |  |  |  | 67.35612 |  |  | -0.001082436 | -223.2684 | -28.73158 | -0.0006116328 | -126.1583
| -144.3 | 410 | 250 | 42.028 |  | 319.9551 | 173.672 | 335823 | 335734 | -49 | 232609 | 233105 | 296 | [33 empty] | 1.565205 |  |  |  | -2.723084 |  |  | -0.0006727889 | -138.7727 | 89.77267 | -0.001112954 | -229.5633
| PHase | R1 |  |  |  | 103.6977
| 165.7 | 171.698 | 163.5 | 22 |  | 219.9841 | 169.498 | 50.48609 | 219.498
| 190.5 | 259.231 | 163.5 | 147 |  | 283.0774 | 232.231 | 50.84642 | 282.231 |  | 1.311075
| 164 | 338.643 | 163.5 | -1.166667 |  | 27.66542 | 338.143 | 49.52242 | 28.143
R+yx-PHASE+270-LaserOffset
| 190.5 | 259.24 | 170.9751 | 102.2351 |  |  | phase1=R+yx-PHASE+270-LaserOffset
[5 empty] | 220 | 230
[5 empty] | 269.8333 | 268.5
|  |  |  | 360- | 90.16667 | 91.5
激光修正计算步骤
已知数据： | amp | 激光测量的修正角度（正弦拟合的幅度值）
| PHASE | 相位值（正弦拟合的相位值+180）
| R1 | 测量结果中的R1值（原子面和晶片表面交线相对于零位的偏移量）
| LaserOffset | 设置的激光相对偏移角度（激光入射光线和零位的夹角）
| θ | 晶片表面相对的θ角度（没有修正）
| φ | 同上类似
1、 | phase1=R1+∠X"L-PHASE+270-LaserOffset
2、 | 根据theta，phi计算X"位置角度:∠X"L
3、 | 计算测量时的晶片表面和测量基准面交线的方向余弦
cosαl
cosβl
cosγl
4、 | 变换矩阵 | C=（）
5、 | 测量面的方向余弦
cos(α')
cos(β')
cos(γ')
6、 | 计算基准面的方向余弦
cos(α0)
cos(β0)
cos((γ0)
7、 | 计算修正后的θ和φ
θ0
φ0
2、 | 根据theta，phi计算X"位置角度
2.1、 | 原子面1方向余弦（h=-1，k=3，l=3)
cos(αn)
cos(βn)
cos((γn)
2.2、 | 测量面方向余弦
cos(α')
cos(β')
cos(γ')
2.3、 | 原子面1与测量面的交线 L1
L1的方向数 | p | cosβn*sinθ+cosγn*cosθcosφ
| q | cosγn*（-cosθ）+cosαn*sinθ
| r | cosαn*cosθcosφ+cosβn*（-cosθ）+
X"轴的方向数 | px | cos(φ)
| qx | sin(φ)
| rx | 0
L1和X"轴的夹角，∠X"L
∠X"L=
Note on J3: csx: 激光修正后角度

## ∠X"L
原子面1指数 | -1 | 3 | 3 | S= | 16.77176 | c/a= | 1.09997 | a | 4.903
方向余弦 | -0.2441804 | 0.704888 | 0.6659646 |  | 4.095333 |  | 1.099939
原子面2指数 | -1 | 3 | 1 | S= | 10.15982 | c/a= | 1.09997
方向余弦 | -0.3137306 | 0.9056623 | 0.2852174 |  | 3.187448 |  |  |  | -0.2441572
0.7048212
晶片表面 | theta | phi |  | P0 | g |  |  |  | 0.6660438
| 34 | 22 |  | 162 | 47
| 2 | 13 |  | 7
| 26 | 6 |  |  |  |  | L1
DEGREE | 34.04056 | 22.21833 |  | 340031 | 232729 | 103.7094 | 157.406
| 0.5941198 | 0.3877831 |  | 335735 | 232633 | 103.6977 | 157.6024
sin | 0.5597796 | 0.378137 |  | 335908 | 232604 | 103.6541 | 157.5733 | 0.1673208
cos | 0.8286416 | 0.9257496 |  | 340052 | 233228 | 103.9587 | 157.0117 | 10.03925
|  |  |  | 335631 | 233356 |  | 157.0894
Z轴上的单位点 | 0 | 0 | 1 | 340159 | 221103 |  | 163.4751
Z"轴上一点（为Z轴单位旋转而来） | 0.2116734 | -0.5182157 | 0.8286416 | 340443 | 220905 |  | 163.5492
原点 | 0 | 0 | 0 | 340145 | 221054 |  | 163.4954
三点组成平面ZoZ" | Ax+By+Cz=0 |  |  | 340441 | 220902 |  | 163.5545
| A | B | C | 340629 | 221426 |  | 163.0386
三点组成平面ZoZ" | -0.5182157 | -0.2116734 | 0 | 340539 | 221507 |  | 163.0098
|  |  |  | 2、 | 根据theta，phi计算X"位置角度
晶片表面方程 | -cosθsinφX+cosθcosφY+sinθZ+D=0 |  |  | 2.1、 | 原子面1方向余弦（h=-1，k=3，l=3)
| -0.3133401 | 0.7671146 | 0.5597796 |  | cos(αn)
晶片表面与ZOZ"的夹角 |  |  |  |  | cos(βn)
cos | 2.775558e-17 |  |  |  | cos((γn)
原子面1方程 | cosαnX+cosβnY+cosγnZ+Dn=0 |  |  | new_x = (x2(1-c)+c) * old_x + (xy(1-c)-zs) * old_y + (xz(1-c)+ys) * old_z
new_y = (yx(1-c)+zs) * old_x + (y2(1-c)+c) * old_y + (yz(1-c)-xs) * old_z
new_z = (xz(1-c)-ys) * old_x + (yz(1-c)+xs) * old_y + (z2(1-c)+c) * old_z
原子面1与晶片表面的交线 L1
L1的方向数 | cosβn*sinθ+cosγn*cosθcosφ | cosγn*（-cosθ）+cosαn*sinθ | cosαn*cosθcosφ+cosβn*（-cosθ）+
方向数 | -0.1162893 | -0.0719862 | 0.03355531 | 0.1408232
方向余弦 | -0.8257822 | -0.5111815 | 0.2382798 | 1
[6 empty] | 2.2、 | 测量面方向余弦
原子面2与晶片表面的交线 L2 | [5 empty] | cos(α')
L2的方向数 | cosβn*sinθ+cosγn*cosθcosφ | cosγn*（-cosθ）+cosαn*sinθ | cosαn*cosθcosφ+cosβn*（-cosθ）+ |  |  | cos(β')
方向数 | 0.2881768 | 0.08624995 | 0.04311292 | 0.303881 |  | cos(γ')
方向余弦 | 0.9483213 | 0.2838281 | 0.1418744 | 1 |  | 2.3、 | 原子面1与测量面的交线 L1
[6 empty] | L1的方向数 | p | cosβn*sinθ+cosγn*cosθcosφ
L1和L2的夹角 | [6 empty] | q | cosγn*（-cosθ）+cosαn*sinθ
cos | -0.8943887 | 2.677859 | 153.43 |  |  |  | r | cosαn*cosθcosφ+cosβn*（-cosθ）+
X"轴的方向数 | 0.9257496 | 0.378137 | 0 | 1 |  | X"轴的方向数 | px | cos(φ)
| C14 | C13 |  |  |  |  | qx | sin(φ)
L1和X"轴的夹角 | -0.9577642 | 2.84992 | 163.2884 |  |  |  | rx | 0
L2和X"轴的夹角 | 0.985234 | 0.1720609 | 9.858365 | 99.85837 |  | L1和X"轴的夹角，∠X"L
∠X"L=
激光修正的幅度A | 0.000353914 | 0.02027778 | 1 | 13
激光的相位角μ，相对于零位 | -238.9 | -148.9
L1与零位的夹角R1 | 95.936
X"相对于零位的夹角 | 292.6476 | 360
激光相对于X"的夹角τ | -531.5476 | -9.277256
X"方向的修正值TAN | -0.0003500699 | -0.0003500699 | -0.02005753 | -1.203452
Z"方向的修正值TAN | -5.202092e-05 | -5.202092e-05 | -0.002980579 | -0.1788347
|  | theta | 34.06061 | 34 | 3.636785 | 38.2071
|  | phi | 22.22131 | 22 | 13.27883 | 16.73008
|  | 335740 | 233044
phase |  |  | 理论修正后 |  | 测量0 |  | EFG修正
38.7 | 318 |  | 335740 | 233020 | 335422 | 233004
82.3 | 253 |  | 335741 | 233024 | 335546 | 232816 | 335742 | 233050
122.8 | 206 |  | 335730 | 233028 | 335728 | 232823 | 335734 | 233055
-217.4 | 353 |  | 335732 | 233049 | 335842 | 232707 | 335731 | 233136
|  | 335725 | 233048
phase |  | R1 | 理论修正后 |  | 测量0 |  | EFG修正
-141.3 | 410 | 322.007 | 335712 | 233056 | 340122 | 233112 | 335710 | 233051
-144.3 | 410 | 42.028 | 335734 | 233014 | 335823 | 232609 | 335734 | 233105 | -49 | 456
晶片表面 | 0.5941198 | 0.3877831 |  | 2.82947 | 0.8203047 |  |  | 335702 | 241251
方向余弦 | -0.3133401 | 0.7671146 | 0.5597796
0.5597796
|  |  |  | 31.3192 | 56.4882 | 153.5334 | 46.7713 | 340305 | 221211
原子面1法线与晶片法线的夹角余弦
| 0.9900348 | 0.1412928 | 8.095483 | [5 empty] | 0.3141139
原子面2法线与晶片法线的夹角余弦 | [8 empty] | 0.1528935
| 0.95271 | 0.3087636 | 17.69085
两原子面法线夹角余弦 |  |  |  |  | 计算的DM值
| 0.904942 | 0.4395529 | 25.18452 |  | -0.8943887 | 2.677859
原子面1与晶片表面的交线1
方向数 | -0.1162893 | -0.0719862 | 0.03355531 |  | 0.1408232
方向余弦 | -0.8257822 | -0.5111815 | 0.2382798 |  | 1
原子面2与晶片表面的交线2
方向数 | 0.2881768 | 0.08624995 | 0.04311292 |  | 0.303881
方向余弦 | 0.9483213 | 0.2838281 | 0.1418744 |  | 1
线1和线2的夹角
余弦 | -0.8943887 | 2.677859 | 153.43 | -900.9792 |  |  | 138.1541
x"轴方向余弦 | 0.9257496 | 0.378137 | 0
线1与X"轴的夹角 |  |  |  | 801136.45
余弦 | -0.9577642 | 2.84992 | 163.2884 | 270 | 11400 | 0 | 0
线2与X"轴的夹角 |  |  |  | 2863834.5
余弦 | 0.985234 | 0.1720609 | 9.858365 | 270 | 90
DM1 |  | -2.677859 | -153.43
P0
283.1136
D1 | 4.934918 | 25.5 | 270 | 282.75 | 0.04554551
D2 | 5.270894 | 64 | 270
DM | 2.415775 | 138.4137 |  | 162 |  | -0.7479568
[5 empty] | 34.157437 | 9.44622 | 26.7732
g | 0.8246555 | 47.24928 | 47.2118 |  | 24.22923 | 13.75397 | 45.23844 |  | 340852
P1 | 4.48986 | 257.25 |  |  | 23.73288 | 43.97308 | 58.385 |  | 212736
P2 | 4.934918 | 282.75 |  |  | 47.5971
P3 | 4.153884 | 238
P4 | 5.270894 | 302 |  |  |  |  | g
| 0.5983466 |  |  | 0.7503433 | 0.5239763 | 29.97728 | 47.2118 |  | 0.04215768
| 0.5983466 | 0 |  | 1.234755 | 0.5232023 | 29.97728
| 0.724737 |  |  | 0.5866983 | 0.6982595 |  | 47.24928
| 0.724737 |  | 不同X光波长 | 0.5878038 | 0.6971367
δ3 | 0.9049217 | 0.4396006 | 25.18726 |  |  | 26.2272 | 62.9398 | 138.1541 | 47.5971 | 335702 | 241251
17.9781922
δ1 | 0.3131819 | 17.971 | -27 | 17.944 | 17.9974008 | 17.69605 |  |  | 0.3137126 | -0.0005307478
δ2 | 0.1535459 | 8.09 | 0.988235 | 0.8087174 | 0.007396918 | 8.087241 |  |  | 0.153271 | 0.0002749173
g | 0.8304787 | 47.25 | 0.1535459 | 0.6288281
| 0.8304787 |  | 8.797533 | 36.02919
| 0.7503433 | 0 | -4.377989
| 0.587732 | 0.001033755 | [6 empty] | 0.01745329
| 0.5690331 | 1.06865e-06 | [6 empty] | 0.01745329
| -0.7479568 | 2.415775 | 3.641532e-14 |  | -0.000169937
g计算 |  |  | D | A | B | C | b | ACOSG^2+BCOSG+C=0
| 0.9762014 | 0.6745225 | 0.0901706 | 0.9953768 | -1.643092 | 0.6554255 | 0.7457201
| 0.218603 | 0.8304787
| 12.52503 | 47.58292 | 47.5971 | -0.01417759
| 3.141593 | 180
| -1 | -0.5984601
计算theta值
0.1801386
0.5050461
t3 | -0.05716258 | 0.9513581 | 0.9900348 | 0.9525714
t4 | 0.1650142
A | 0.1810799 | 0.1810799
B | -0.1486262 | 0.1013649 | -0.2027297
C | 0.03049723
D | 0
sin(theta) | 0.4103884 | 0.4228799 | 24.22923 | 13.75397 | 45.23844
30式 | SIN(PHI)
A | 0.4627677 |  | 335702 | 241251
B | -0.3019655
C | 0.04657176
D | 0.004975565
SIN(PHI) | 0.4024733 | 0.414217 | 23.73288 | 43.97308 | 58.385
SIN(PHI) | 0.2500476 | 0.2527294 | 14.48033 | 28.81956 | 49.17352
|  | 0.3334732 | 19.10661 | 6.396321 | 23.77926
tan(PHI) | 0.4084658 | 0.3877831 | 22.21833 | 13.1 | 6
2
t4-t41 | -5.551115e-17
t3-t31 | 0
t41 | 0.1650142 | 0
t32 | -2.343129e-17
t42 | -9.570879e-18
t42/t32 | 0.4084658
t321 | -2.531061e-17
cos(phi) | 0 | 1.570796 | 90 | 0 | 0
t421 | -2.531061e-17
sin(PHI) | 0 | 0 | 0 | 0 | 0
| 0.8224488 | -0.05716258
| 0.875 | -0.05716258
Note on B52: csx: PHASE和顶点的差异
Note on D138: csx: 波长：1.53714